## Discharge constant
[9 empty] | Разрядные характеристики для 12В, с глубиной разряда 1,7В на ячейку, Вт | [11 empty] | Европейские АКБ
ID | Артикул Legrand | Артикул сторонний | Марка | Производитель | Описание | Емкость А/ч | Мощность, Вт | Напряжение В | 2 | 4 | 5 | 6 | 8 | 10 | 15 | 20 | 30 | 45 | 60 | 90 | Артикул Legrand | Артикул сторонний | Описание
1 | 310991 | HR1234WF2 | CSB | Hitachi | Battery 12 V 9 Ah | 9 | 34 | 12 | 112.8333 | 82 | 71.83333 | 64.33333 | 53.33333 | 45.83333 | 34.16667 | 27.16667 | 19.66667 | 14.38333 | 11.46667 | 8.316667
2 | 310992 | HRL12200WFR | CSB | Hitachi | Battery 12 V 50 Ah (long life) | 50 | 215 | 12 | 455.3333 | 384.6667 | 367.8333 | 340.8333 | 302.5 | 270.8333 | 213.6667 | 177.6667 | 132.6667 | 99.33333 | 79 | 56.5 | 310632 | HRL12200W | 12В, 55Ач
3 | 310993 | HRL12330WFR | CSB | Hitachi | Battery 12V 94 Ah (long life) | 94 | 350 | 12 | 714.1667 | 646.3333 | 599.5 | 557.5 | 497.1667 | 442.6667 | 348.8333 | 285.5 | 215.3333 | 159.6667 | 129.1667 | 95.83333 | 310634 | XHRL12360W | 12В, 93Ач
4 | 310995 | HRL1280WFR | CSB | Hitachi | Battery 12 V 20 Ah (long life) | 20 | 80 | 12 | 228.1667 | 174.1667 | 158.8333 | 147.3333 | 123.8333 | 110 | 79.16667 | 63.5 | 45.83333 | 34 | 27.5 | 19.66667
5 | 310996 | HRL12110WFR | CSB | Hitachi | Battery 12 V 28 Ah (long life) | 28 | 110 | 12 | 255 | 219.3333 | 199.5 | 184.5 | 159.3333 | 137.8333 | 109.1667 | 87.66667 | 62 | 47.83333 | 39.83333 | 28.5 | 310630 | HRL12110W | 12В, 24Ач
6 | 310997 | HRL12150WFR | CSB | Hitachi | Battery 12 V 38 Ah (long life) | 38 | 155 | 12 | 0 | 0 | 258.1667 | 238.3333 | 204.6667 | 190.5 | 152.6667 | 122.8333 | 91.33333 | 68.16667 | 55.33333 | 39.33333
7 | 310998 | HRL12280WFR | CSB | Hitachi | Battery 12 V 70 Ah (long life) | 70 | 280 | 12 | 0 | 0 | 480 | 441.6667 | 377.1667 | 350 | 273.8333 | 230.6667 | 176.6667 | 132 | 103 | 75.66667 | 310633 | HRL12280W | 12В, 70Ач
8 | 310999 | HRL12390WFR | CSB | Hitachi | Battery 12 V 98 Ah (long life) | 98 | 410 | 12 | 841.5 | 724.6667 | 671.6667 | 631.1667 | 572.3333 | 508 | 406.6667 | 335 | 254.8333 | 187 | 150 | 110 | 310635 | XHRL12475W | 12В, 105Ач
9 | 311000 | HRL12540WFR | CSB | Hitachi | Battery 12 V 140 Ah (long life) | 140 | 540 | 12 | 961.3333 | 822.8333 | 786.1667 | 757.3333 | 669.3333 | 610.1667 | 516.1667 | 427.3333 | 331.3333 | 246.6667 | 200.1667 | 143.8333
10 | 311001 | HR1251WF2 | CSB | Hitachi | Battery 12 V 13 Ah | 13 | 51 | 12 | 162 | 121 | 106 | 96 | 82 | 70 | 53 | 42 | 31 | 21 | 17 | 13